## ABFRAGEN DRUCKSPANNUNGSWERTE
FOAMGLAS - DRUCKSPANNUNGSWERTE FÜR INGENIEURBEMESSUNGEN
STICHPROBEN - ERGEBNISSE ZUR CHARAKTERISIERUNG DER PRODUKTE |  |  |  |  | CHARAKTERISTISCHER WERT |  | INDIVIDUELLE ABFRAGEN (VERTRAUENSNIVEAU 95%)
als kalkulatorische Bruchspannung beim:
BEZEICHNUNG | LETZTMALS ERFASST | STÜCKZAHL | MITTEL (VN95%) | ±SD | 2.5% - QUANTIL | 7.5% - QUANTIL | VORGABE % | RESULTAT = WERT | VORGABE = WERT | RESULTAT = %
|  |  | Ϭ (N/mm2) | Ϭ (N/mm2) | fc nenn = Ϭ (N/mm2) | fc nenn - Ϭ (N/mm2) | (0.1 ≤ % ≤ 10.0) | fc nenn = Ϭ (N/mm2) | fc nenn = Ϭ (N/mm2) | (Unterschreitung %)
TYP T3+ | 2015-12-14 | 111 | 0.65 - 0.68 | 0.06745 | 0.514 | 0.552 | 2.5 | 0.514 | 0.514 | 2.5
|  |  | 0.665 | [5 empty] | (0.42≤ Ϭ ≤0.552)
TYP T4+ | 2008-12-22 | 590 | 0.79 - 0.81 | 0.075 | 0.646 | 0.686 | 2.5 | 0.646 | 0.646 | 2.5
|  |  | 0.8 | [5 empty] | (0.57≤ Ϭ ≤0.696)
TYP S3 | 2008-12-22 | 590 | 1.16 - 1.19 | 0.0983 | 0.974 | 1.026 | 2.5 | 0.974 | 0.974 | 2.5
|  |  | 1.175 | [5 empty] | (0.861≤ Ϭ ≤1.0385)
TYP F | 2008-12-22 | 590 | 1.80 - 1.82 | 0.1057 | 1.593 | 1.649 | 2.5 | 1.593 | 1.593 | 2.5
|  |  | 1.81 | [5 empty] | (1.47≤ Ϭ ≤1.663)
PERINSUL HL | 2015-10-11 | 104 | 2.98 - 3.23 | 0.5638 | 1.835 | 2.153 | 2.5 | 1.835 | 1.835 | 2.5
|  |  | 3.103 | [5 empty] | (1.12≤ Ϭ ≤2.238)
Hinweise:
Obiges Excel - File ersetzt das FOAMGLAS - Onlineprogramm Nr. 4, welches auf veralteten Produktequalitäten und - Bezeichnungen basiert.
Für die Festlegung der zulässigen Druckspannung - sei es unter Bemessungslast oder unter Nennlast - dient als Ausgangspunkt der sogenannte "Charakteristische Wert" (fc nenn). Er kann auch als "Kalkulatorische Bruch -
festigkeit" bezeichnet werden und liegt bei einem frei wählbaren (resp. vorzugebenden) Prozentsatz der Unterschreitungshäufigkeit. (Quantil bzw. % - Fraktile). Die aktuellen zulässigen Druckspannungswerte für die verschiedenen
FOAMGLAS - Typen haben bei statisch relevanten Anwendungen für den "kalkulatorischen Bruchwert" das 2.5% - Quantil, und bei Anwendungen, welche lediglich der Gebrauchstauglichkeit Rechnung zu tragen haben,
das 7.5% - Quantil als Ausgangspunk für die Bemessung. Durch Abminderung um den (empfohlenen) Teilsicherheitsbeiwert "Gamma M = 1.25" ist damit die zul. Druckspannung unter Bemessungslast definiert.
Durch die weitere Reduktion um den (normativen!) Teilsicherheitsbeiwert "Gamma F = 1.4" ist sodann auch die zul. Druckspannung unter Nennlast bestimmt. (in den technischen FOAMGLAS - Unterlagen aufgeführt).
Bei den deklarierten Festlegungen betreffrend zuiässiger Druckspannungen von FOAMGLAS (ausgehend von den 2.5% und den 7.5% Quantilen) handelt es sich mangels umfassender normativer Bestimmungen um
werkseitige Empfehlungen. Dem Statiker ist es aber freigestellt, mit Hilfe des obigen Excel - Files die zulässige Druckspannung im Dämmstoff ab einem beliebigen "Quantil der Unterschreitungshäufigkeit (%)"
(in der Bandbreite 0.1 ≤ % ≤ 10.0) sowie mit "eigenen" Teilsicherheitsbeiwerten herzuleiten.
Der Berechnungsspielraum im obigen Excel - File bewegt sich innerhalb des 95% - Vertrauensniveaus und basiert auf den datierten Kennwerten aus der jeweiligen Stichprobenauswertung (grauer Tabellenbereich).
Für Festlegungen von (beliebigen) Material - oder Produkteigenschaften "mit Unter - oder Überschreitungshäufigkeit" auf Vertrauensniveaus von 75%, 90%, 95%, 99%, 99.9% kann als weiteres Arbeitsmittel der unten
mit NEUTRAL beschriftete Reiter angeklickt werden.
07.06.2024 / Ba.

## NEUTRAL
MUTMASSLICHE FRAKTILWERTE VON NORMAL - VERTEILTEN POPULATIONEN IN DER BANDBREITE
VON 0.10% BIS 10.0% UNTERSCHREITUNGS - ODER ÜBERSCHREITUNGSHÄUFIGKEIT.
AUS STATISTISCHER AUSWERTUNG MIT STÜCKZAHL 5 ≤ n ≤ 1000, JE NACH VERTRAUENSNIVEAU (VN)
STATISTISCHE DATEN:
Mittelwert der Stichprobe (xquer): |  |  | 0
Empirische Standardabweichung (s): |  |  | 1
Stichprobengrösse (n): |  |  | 20 | (5 ≤ n ≤ 1000)
VORGABEN: ENTWEDER:
Unteres % - Quantil (Prozentangabe) |  |  | 5 | >>> Ergebnis = Wert mit entsprechender Unterschreitungshäufigkeit einer Population X***
Oberes % - Quantil (Prozentangabe) |  |  | 7.5 | >>> Ergebnis = Wert mit entsprechender Überschreitungshäufigkeit einer Population Y***
(***Beachte: Die resultierenden Werte gelten nicht gleichzeitig für ein und dieselbe Population!)
ODER:
Unterer Fraktilwert (Dimension) |  |  | -1.931 | >>> Ergebnis = prozentuale Unterschreitungshäufigkeit (% - Quantil) einer Population X***
Oberer Fraktilwert (Dimension) |  |  | 1.713 | >>> Ergebnis = prozentuale Überschreitungshäufigkeit (% - Quantil) einer Population Y***
(***Beachte: Die resultierenden Prozente gelten nicht gleichzeitig für ein und dieselbe Population!)
VN 99.9%
RESULTATE FÜR VERTRAUENSNIVEAU (VN %): |  |  |  |  | VN 75% | VN 90% | VN 95% | VN 99% | ab n ³ 20!!
UNTERER FRAKTILWERT |  | (Dimension) |  |  | -1.931 | -2.21 | -2.41 | -2.859 | -3.345
OBERER FRAKTILWERT |  | (Dimension) |  |  | 1.713 | 1.97 | 2.153 | 2.561 | 3.008
UNTERSCHREITUNGSHÄUFIGKIT (%) |  |  |  |  | 5 | 8.01 | 10.63 | 17.74 | 27.75
ÜBERSCHREITUNGSHÄUFIGKEIT (%) |  |  |  |  | 7.5 | 11.57 | 15.02 | 24.14 | 36.79
Kennwerte: | a(A) |  |  |  | 2.026449 | 1.567108 | 1.422163 | 1.214831 | 1.078322
| b(A) |  |  |  | -0.12035 | -0.131221 | -0.123849 | -0.099205 | -0.138199
| Aschätz ∞ |  |  |  | 86.139 | 86.366 | 87.387 | 91.777 | 87.972
| a(B) |  |  |  | 2.738087 | 1.972073 | 1.845048 | 1.598707 | 1.497067
| b(B) |  |  |  | -0.053111 | -0.113206 | -0.100951 | -0.071675 | -0.12639
| Bschätz ∞ |  |  |  | 32.871 | 32.513 | 32.825 | 34.352 | 32.904
| a(Ks schätz ∞) |  |  |  | 1.017279 | 1.794272 | 2.321985 | 3.542618 | 3.678318
| b(Ks schätz ∞) |  |  |  | -0.642037 | -0.623146 | -0.626038 | -0.646646 | -0.572885
| Ks schätz∞ schätz) |  |  |  | 24.99 | 24.9 | 24.822 | 24.609 | 24.85
Hilfsformeln zu Formelkoeffizienten : A schätz |  |  |  |  | 2.257557 | 2.179153 | 2.143853 | 2.093618 | 2.029097
|  |  | B schätz |  | -0.3154484 | -0.3047213 | -0.3012137 | -0.2961672 | -0.2920726
|  |  | Ks schätz∞ |  | 4.64287 | 5.300146 | 5.75098 | 6.770566 | 7.794947
15. November 2011 / Ba.

## GRUNDLAGEN
SIEHE ONLINE!